## FT- CAP 3045
|  | FICHA TÉCNICA | [5 empty] | FT - 015
Pág: 01 / 02
PRODUTO: CAP 30/45 (Cimento Asfáltico de Petróleo - CAP 30/45)
1. DESCRIÇÃO:
CAP 30/45 é um líquido viscoso, semissólido ou sólido à temperatura ambiente, apresenta propriedades termoplásticas, tornando-se líquido ao aquecido e quando resfriado volta ao estado original. Obtido através de diversos processos de destilação do petróleo, possui solubilidade de 99% em tricloroetileno. É produzido especialmente para apresentar qualidade e resistência próprias para o uso na construção e manutenção de pavimentos asfálticos, pois além de suas propriedades aglutinantes e impermeabilizantes, possui características de flexibilidade, durabilidade e alta resistência a ação da maioria dos ácidos, sais e bases. Sua nomenclatura é devida a sua penetração.
2. USOS:
CAP 30/45 se utiliza em diversos tipos de misturas quentes e na construção de capas asfálticas de pavimentos em rodovias e centros urbanos.
3. APLICACÃO:
CAP 30/45 não deve ser aquecido a temperaturas superiores a 177°C, baixo risco de oxidação e rachadura térmica do ligante.
O aquecimento deverá ser efetuado até a obtenção da consistência adequada para a sua aplicação, sendo a temperatura ideal de empenho obtida pela relação de Viscosidade X Temperatura.
Não deve ser aplicado em dias de chuva, em superfícies molhadas e em temperaturas ambientes inferiores a 10°C.
4. CARACTERÍSTICAS:
O CAP 30/45 se classifica de acordo com a penetração, conforme resolução ANP n ° 897, de 18/11/2022 e norma DNIT 095/2006 -EM:
| CARACTERÍSTICAS |  |  | UNIDADE | LIMITE |  | MÉTODO DE ENSAIO
CAP 30/45
| Penetração a 25 ° C, 5 s, 100 g |  |  | 0,1 mm | 30 - 45 |  | ABNT NBR 6576:2007
| Ponto de amolecimento, mín |  |  | ºC | 52 |  | ABNT NBR 6560:2016
| Viscosidade Saybolt-Furol @ 135°C, mín |  |  | s | 192 |  | ABNT NBR 14950:2003
| Viscosidade Saybolt-Furol @ 150°C, mín. |  |  | s | 90 |  | ABNT NBR 14950:2003
| Viscosidade Saybolt-Furol @ 177°C |  |  | s | 40 - 150 |  | ABNT NBR 14950:2003
Ou
| Viscosidade Brookfield a 135°C, spindle 21, 20 rpm, mín |  |  | cP | 374 |  | ABNT NBR 15184:2021
| Viscosidade Brookfield a 150°C, spindle 21, 50 rpm, mín. |  |  | cP | 203 |  | ABNT NBR 15184:2021
| Viscosidade Brookfield a 177°C, spindle 21, 100 rpm |  |  | cP | 76 - 285 |  | ABNT NBR 15184:2021
| Índice de Susceptibilidade Térmica (1) |  |  |  | (-1,5) a (+0,7)
| Ponto de Fulgor, mín. |  |  | ºC | 235 |  | ABNT NBR 11341:2015
| Solubilidade em Tricloroetileno, mín |  |  | % massa | 99.5 |  | ABNT NBR 14855:2015
| Ductilidade 25°C, mín. |  |  | cm | 60 |  | ABNT NBR 6293:2015
Efeito do calor e do ar - RTFOT, 163°C, 85 minutos - ABNT NBR 15235:2009
| Variação de masa, máx. |  |  | % massa | 0.5 |  | ABNT NBR 15235:2009
| Aumento do Ponto de amolecimento, máx |  |  | º C | 8 |  | ABNT NBR 6560:2016
| Penetração Retida, mín |  |  | % | 60 |  | ABNT NBR 6576:2007
| Ductilidade a 25°C, mín. |  |  | cm | 10 |  | ABNT NBR 6293:2015
NOTAS:
(1) O Índice de Susceptibilidade Térmica (IST) se obtien da seguinte equação:
IST = (500) (log PEN) + (20) (T °C) 1951 , onde (T °C) = Ponto de amolecimento
| 120 (50) (log PEN) + (T °C) |  |  |  | PEN = penetracão à 25°C, 100 g, 5 seg
5. APRESENTAÇÃO:
CAP 30/45 é fornecido a granel, Líquido (toneladas) em veículo tanque ou em tambores metálicos de 180 Kg líquidos.
6. RECOMENDACÕES:
Durante o manejo, utilizar EPI (Equipamento de Proteção Individual). Em caso de acidente, consultar a Ficha de Dados de Segurança de Produtos Químicos (FISPQ - nº CBAA.007).
7. RESTRIÇÕES DE USO:
Não se recomenda a utilização dos serviços de pavimentação com CAP 30/45 em condições ambientais com temperaturas inferiores a 10°C.
DATA: | 2023-04-17 |  | REVISÃO: | 2 |  | Anula e substitui todas as versões anteriores
|  | FICHA TÉCNICA | [5 empty] | FT - 015
Pág: 02 / 02
PRODUTO: |  | CAP 30/45
8. MANIPULAÇÃO:
CAP 30/45 está enquadrado pela ONU (3257) como substância de risco 9 e subclasse N.E (líquidos de altas temperaturas)
Quanto a chegada do produto na obra deve-se efetuar a coleta da amostra para os ensaios de recepção/qualidade. Não efetuar aquecimento do produto antes do procedimento de amostragem.
9. ARMAZENAMENTO:
Deve-se manter o produto armazenado a granel, devidamente selados, em tanques cobertos, com serpentina (vapor de fluído térmico) e bombas de circulação.
Em caso de período prolongado de estocagem, recomenda-se manter a temperatura do asfalto à 50°C/60°C ou até a temperaturam ambiente, elevando-se a temperatura do material para o processo de usinagem da mistura asfáltica.
DATA: | 2023-04-17 |  | REVISÃO: | 2 |  | Anula e substitui todas as versões anteriores