## FT - ADV ECOPRIME
|  | FICHA TÉCNICA | [5 empty] | FT - 013
Pág: 01 / 02
PRODUTO: CBAA ADV CM-ECOPRIME-30 (Asfálticos Diluídos - ADV CM ECOPRIME-30)
1. DESCRIÇÃO:
CBAA ADV CM-ECOPRIME-30 é um produto especialmente formulado, resultando na diluição do Cimento Asfáltico de Petróleo (CAP) por diluentes e fluxantes provenientes de insumos vegetais e recicláveis, sendo menos agressivo ao meio ambiente, pela não utilização de querosene. A nova formulação continua proporcionando menor viscosidade, com as mesmas características físico-químicas dos ADP CM-30, podendo ser aplicado em temperaturas mais baixas que os CAP's. Os diluentes e fluxantes evaporam-se após a aplicação, deixando como resíduo o CAP, que desenvolve as propriedades cimentantes. O tempo de evaporação do diluente utilizado é denominado Cura, com viscosidade entre 30 e 60 cSt. Adotamos o nome Asfalto Diluído por óleos Vegetais, de Cura Média.
2. USOS:
CBAA ADV CM-ECOPRIME-30 é empregado, principalmente, para imprimação impermeabilizante de bases não pavimentadas (solo, brita graduada, etc).
3. APLICACÃO:
A distribuição ou banho do ligante diluído deverá ser efetuada com equipamento provido com bomba reguladora de pressão, que permita a aplicação do produto em quantidade uniforme. Os equipamentos distribuídores, especialmente construídos, devem ser providos de dispositivos de aquecimento, tacômetro, calibradores e termômetro, barra espargidora com dispositivo de ajustes verticais e larguras variáveis, e ainda dispor de barra de espargimento manual.
A base compactada deverá ter a superfície varrida para a eliminação total de material solto e ser levemente umidecida. A taxa de aplicação deverá ser determinada experimentalmente no canteiro de obra, com sua definição 24 horas após, pela absorção do produto pela base compactada. Usualmente, as taxas são na ordem de 0,8 a 1,6 L / m², conforme o tipo de material e textura constituinte da base.
Não se aplica ADV CM-ECOPRIME-30 em dias de chuva, em superfícies molhadas ou em temperaturas inferiores a 10ºC.Ao contrário do ADP CM-30, o produto ADV CM-ECOPRIME-30 não apresenta baixo ponto de fulgor e, ao ser aquecido, não provoca riscos de incêndios e explosões. Deve-se tomar devidas precauções no aquecimento do ADV CM-ECOPRIME-30 para que não ocorra a perda dos diluentes pela evaporação.
4. CARACTERÍSTICAS:
ADV CM-ECOPRIME-30 é fabricada de acordo com a mesma classificação técnica dos ADP's, conforme nora DNIT 165/2013 - EM:
|  | CARACTERÍSTICAS |  |  | UNIDADE | LIMITE | MÉTODO DE ENSAIO
|  | Viscosidade Cinemática a 60°C |  |  | cSt | 30 - 60 | ABNT NBR 14756:2001
Ou
|  | Viscosidade Saybolt-Furol a 25°C |  |  | % massa | 75 - 150 | ABNT NBR 14950:2003
|  | Ponto de fulgor, mínimo |  |  | % | 38 | ABNT NBR 14249:2007
Destilação até 360°C, % volume total destilado, a:
|  | 225ºC, máximo |  |  | % | 25 | ABNT NBR 14856:2002
|  | 260ºC |  |  | % | 40 - 70
|  | 316ºC |  |  | % | 75 - 93
|  | Resíduo a 360°C, por diferença, % volume mínimo |  |  | % | 50 | ABNT NBR 14856:2002
|  | Água, % de volume, máximo |  |  | % massa | 0.2 | ABNT NBR 14236:2006
Ensaios para o resíduo a 360°C, por diferença, mín.
|  | Viscosidade a 60°C |  |  | P | 300-1200 | ABNT NBR 5847:2015
|  | Teor de betume, mín |  |  | % | 99 | ABNT NBR 14855:2015
|  | Ductilidade a 25ºC, mín |  |  | cm | 100 | ABNT NBR 6293:2015
5. APRESENTAÇÃO:
ADV CM-ECOPRIME-30 é fornecido a granel, Líquido (toneladas) em carros tanque ou em tambores metálicos de 200 lítros.
6. RECOMENDACÕES:
Durante o manejo, utilizar EPI (Equipamento de Proteção Individual). Em caso de acidente, consultar a Ficha de Dados de Segurança de Produtos Químicos (FISPQ - nº CBAA.005).
7. RESTRIÇÕES DE USO:
Não se recomenda a execução de serviços de pavimentação com emprego da ADV CM-ECOPRIME-30, em temperatura inferior a 10°C.
Não aplicar o produto, em condições climáticas de possível precipitação, ocorrendo arraste do ligante sobre a pista imprimada pela água da chuva.
DATA: | 2023-04-17 |  | REVISÃO: | 2 |  | Anula e substitui todas as versões anteriores
|  | FICHA TÉCNICA | [5 empty] | FT - 013
Pág: 02 / 02
PRODUTO: |  | CBAA ADV CM-ECOPRIME-30
8. MANIPULAÇÃO:
ADV CM-ECOPRIME-30 é enquadrada pela ONU (3082), como substância de risco 9 e subclasse N.E (substâncias líquidas que apresentam risco ao meio ambiente).
O produto não deverá sofrer aquecimento para o seu emprego. Deve-se trabalhar em temperatura ambiente.
Em regiões de clima quente, não se deve efetuar aquecimento do produto dentro do tanque de estocagem ou carro-espargidor, providos de chama de maçarico, para a sua aplicação. O estado de viscosidade do produto se encontra em condições adequadas de aplicação.
Em regiões frias, admite-se o aquecimento do produto até a temperatura de 50°C, com as devidas precauções.
O tempo de exposição da base imprimada ao tráfego, depois da efetiva cura, deve ser condicionado ao comportamento da mesma, não devendo ultrapassar 30 dias. Qualquer falha na aplicação do ligante asfáltico deve ser imediatamente corrigida.
Recomenda-se o período minimo de 24 horas (da aplicação) para promover a cura total da pintura de imprimação, para o prosseguimento das etapas de serviços.
9. ARMAZENAMENTO:
O produto deverá ser mantido ao ar livre (entamborado) ou depósitos (granel), mas com os mesmos devidamente vedados, para evitar contaminações por umidade.
DATA: | 2023-04-17 |  | REVISÃO: | 2 |  | Anula e substitui todas as versões anteriores