## FT- 6085-E
|  |  | FICHA TÉCNICA | [6 empty] | FT - 016
Pág: 01 / 02
PRODUTO: CBAA FLEX CAP 60/85-E (Asfaltos modificados por polímeros elastoméricos CBAA FLEX CAP 60/85-E)
1. DESCRIÇÃO:
CBAA FLEX CAP 60/85-E é um cimento asfáltico modificado com polímero elastomérico e outros aditivos que, sob condições especiais de processo apresentam caracteristicas de desempenho, tais como:
• | Sensibilidade térmica reduzida - Ponto de Amolecimento Elevado;
• | Resistência a tensões térmicas e mecânicas repetidas - Elasticidade;
• | Resistência ao envelhecimento.
2. USOS:
CBAA FLEX CAP 60/85-E apresenta desempenho e durabilidade superior em serviços de pavimentaçãao, reduzindo os custos de manutenção e niveis de acidentes rodoviários, sendo uma solução eficaz em termos de custo / benefício em serviços asfálticos, tais como:
• | Concreto Asfáltico Usinado a Quente (C.A.U.Q), para condições severas de clima e tráfego em rodovias e vias urbanas;
• | Revestimentos Asfálticos Descontínuos (C.P.A. - Camada Porosa de Atrito / S.M.A. - Stone Matrix Asphalt), aumentando a segurança e a durabilidade do revestimento, reduzindo problemas em dias chuvosos (aquaplanagem / "spray" d'água);
• | Tratamentos Superficiais e membranas de absorção de tensões (S.A.M. / S.A.M.I.) aumentando as forças de adesão e coesão do par agregado / ligante, reduzindo os efeitos do tráfego e do clima sobre o revestimento asfáltico.
3. APLICACÃO:
CBAA FLEX CAP 60/85-E pode ser danificado se aquecido a altas temperaturas (acima de 190°C) ou então, após reaquecimentos sucessivos ou prolongados. Usualmente é entregue na faixa de temperatura de usinagem (160°C - 175°C), devendo ser descarregado em tanques isentos de lastro de asfaltos convencionais ( CAP - 50/70 ou CAP - 30/45)
Recomenda-se, durante o armazenamento por um período superior a 5 dias, estocar o produto em temperatura mais branda que a usual (entre 100°C e 120°C), sendo recomendável para períodos curtos de armazenamento no máximo 165°C. Estocar em temperatura ambiente se o produto ficar armazenado por longos períodos (20 dias ou mais).
A temperatura ao longo do tanque deverá ser uniforme, e a distribuição de calor deverá ocorrer de forma homogênea, através da utilização de bomba de recirculação. Nunca aquecer o produto de forma direta, mas sim em tanques providos com serpentina de fluído térmico.
4. CARACTERÍSTICAS:
CBAA FLEX CAP 60/85-E é classificado de acordo com Ponto de Amolecimento (°C minímo) e a Recuperação Elástica (% mínimo), conforme Resolução ANP N° 897, de 18 de Novembro de 2022 e norma DNIT 129/2011 - EM:
|  | CARACTERÍSTICAS |  |  | UNIDADE | LIMITE |  |  | MÉTODO DE ENSAIO
[6 empty] | CAP 30/45 | CAP 50/70 | CAP 85/100
|  | Penetração a 25 ° C, 5 s, 100 g |  |  | 0,1 mm | 30 - 45 | 50 - 70 | 85 - 100 | ABNT NBR 6576:2007 |  | ABNT NBR 6576:2007
|  | Ponto de amolecimento, mín |  |  | ºC | 52 | 46 | 43 | ABNT NBR 6560:2016 |  | ABNT NBR 6560:2016
|  | Viscosidad Saybolt-Furol @ 135°C, mín |  |  | s | 192 | 141 | 110 | ABNT NBR 14950:2003 |  | ABNT NBR 14950:2003
|  | Viscosidad Saybolt-Furol @ 150°C, mín. |  |  | s | 90 | 50 | 43 | ABNT NBR 14950:2003 |  | ABNT NBR 14950:2003
|  | Viscosidad Saybolt-Furol @ 177°C |  |  | s | 40 - 100 | 30 - 150 | 15 - 60 | ABNT NBR 14950:2003 |  | ABNT NBR 14950:2003
O
|  | Viscosidad Brookfield a 135°C, spindle 21, 20 rpm, mín |  |  | cP | 374 | 274 | 214 | ABNT NBR 15184:2004 |  | ABNT NBR 15184:2004
|  | Viscosidad Brookfield a 150°C, spindle 21, 50 rpm, mín. |  |  | cP | 203 | 112 | 97 | ABNT NBR 15184:2004 |  | ABNT NBR 15184:2004
|  | Viscosidad Brookfield a 177°C, spindle 21, 100 rpm |  |  | cP | 76 - 285 | 57 - 285 | 28 - 114 | ABNT NBR 15184:2004 |  | ABNT NBR 15184:2004
|  | Índice de Susceptibilidade Térmica (1) |  |  |  | (1,5) a (+0,7) | (1,5) a (+0,7) | (1,5) a (+0,7)
|  | Ponto de Fulgor, mín. |  |  | ºC | 235 | 235 | 235 | ABNT NBR 11341:2015 |  | ABNT NBR 11341:2015
|  | Solubilidade em Tricloroetileno, mín |  |  | % massa | 99.5 | 99.5 | 99.5 | ABNT NBR 14855:2015 |  | ABNT NBR 14855:2015
|  | Ductilidade 25°C, mín. |  |  | cm | 60 | 60 | 100 | ABNT NBR 6293:2015 |  | ABNT NBR 6293:2015
Efeito do calor e do ar - RTFOT, 163°C, 85 minutos - ABNT NBR 15235:2009
|  | Variação de masa, máx. |  |  | % massa | 0.5 | 0.5 | 0.5 | ABNT NBR 15235:2009 |  | ABNT NBR 6576:2007
|  | Aumento do Ponto de amolecimento, máx |  |  | º C | 8 | 8 | 8 | ABNT NBR 6560:2016 |  | ABNT NBR 6560:2016
|  | Penetración Retenida, mín |  |  | % | 60 | 55 | 50 | ABNT NBR 6576:2007 |  | ABNT NBR 15184:2004
|  | Ductilidade a 25°C, mín. |  |  | % | 10 | 20 | 50 | ABNT NBR 6293:2015 |  | ABNT NBR 15086:2006
|  |  | CARACTERÍSTICAS |  |  | UNIDADE | LIMITE | MÉTODO DE ENSAIO
|  |  | Penetração a 25 ° C, 5 s, 100 g |  |  | 0,1 mm | 40 - 70 | ABNT NBR 6576:2007
|  |  | Ponto de Amolecimento, mín |  |  | ºC | 60 | ABNT NBR 6560:2016
|  |  | Viscosidade Brookfield a 135°C, spindle 21, 20 rpm, max. |  |  | cP | 3000 | ABNT NBR 15184:2021
|  |  | Viscosidade Brookfield a 150°C, spindle 21, 50 rpm, max. |  |  | cP | 2000 | ABNT NBR 15184:2021
|  |  | Viscosidade Brookfield a 177°C, spindle 21, 100 rpm, max. |  |  | cP | 1000 | ABNT NBR 15184:2021
|  |  | Ensaio de Separação de Fases, max. |  |  | ºC | 5 | ABNT NBR 15166:2004
|  |  | Ponto de Fulgor, mín. |  |  | ºC | 235 | ABNT NBR 11341:2015
|  |  | Recuperação elástica a 25°C, 10cm, mín. |  |  | cm | 85 | ABNT NBR 15086:2022
Efeito do calor e do ar (RTFOT) a 163°C, 85min - ABNT NBR 15235:2009
|  |  | Variação de masa, máx. |  |  | % massa | 1 | ABNT NBR 15235:2009
|  |  | Variação do ponto de amolecimento, máx. |  |  | º C | (-) 5 a (+) 7 | ABNT NBR 6560:2016
|  |  | Percentagem de penetração original, mín. |  |  | % | 60 | ABNT NBR 6576:2007
|  |  | Percentagem de recuperação elástica original a25°C, mín. |  |  | % | 80 | ABNT NBR 15086:2022
5. APRESENTAÇÃO:
CBAA FLEX CAP 60/85-E é fornecido a granel, líquido (toneladas) em carros tanque.
6. RECOMENDACÕES:
Durante o manejo, utilizar EPI (Equipamento de Proteção Individual). Em caso de acidente, consultar a Ficha de Dados de Segurança de Produtos Químicos (FISPQ - nº CBAA.008).
7. RESTRIÇÕES DE USO:
Não executar serviços de pavimentação asfáltica em condições ambientais com temperatura inferior a 10°C, iminência de chuva no decorrer dos serviços ou sobre superfícies com presença de umidade.
DATA: |  | 2023-04-17 |  | REVISÃO: | 2 |  | Anula e substitui todas as versões anteriores
|  |  | FICHA TÉCNICA | [6 empty] | FT - 016
Pág: 02 / 02
PRODUTO: |  |  | CBAA FLEX CAP 60/85-E
8. MANIPULAÇÃO:
CBAA FLEX CAP 60/85-E está enquadrado pela ONU (3257) como substância de risco 9 e subclasse N.E (líquidos de altas temperaturas)
Quanto a chegada do produto na obra, deve-se efetuar a coleta da amostra para os ensaios de recepção/qualidade.
9. ARMAZENAMENTO:
O produto deve ser mantido em depósito (granel), devidamente vedados, em tanques revestidos, com serpentina (vapor de fluído térmico) e bombas de circulação.
O produto em período de estocagem (tempo indeterminado) não sofre degradação de suas propriedades, desde quando procedimentos adequados sejam efetuados, não sendo recomendadas operações de superaquecimento (>177°C), ou manutenção de temperatura elevada com sucessivos reaquecimentos por período prolongado de estocagem.
Em caso de período prolongado de estocagem, recomenda-se manter a temperatura do asfalto à 50°C/60°C ou até a temperatura ambiente, elevando-se a temperatura do material para o processo de usinagem da mistura asfáltica.
DATA: |  | 2023-04-17 |  | REVISÃO: | 2 |  | Anula e substitui todas as versões anteriores