## FT - RC-1C-E Noturno
|  |  | FICHA TÉCNICA | [5 empty] | FT - 031
Pág: 01 / 02
PRODUTO: CBAA FLEX RC-1C-E NOTURNO (Emulsões Modificadas por Polímeros Elastoméricos - Emulsão Asfáltica RC-1C-E Noturno)
1. DESCRIÇÃO:
CBAA FLEX RC-1C-E NOTURNO é uma emulsão asfáltica catiônica especial, de ruptura controlada, modificada por polímeros elastoméricos, que apresenta um excelente comportamento e durabilidade frente aos efeitos do clima e as solicitações de tráfego pesado.
Sua formulação com emulsificantes aminados / poliaminados de última geração, com características de ruptura e cura controladas, proporciona além das vantagens das emulsões asfálticas convencionais, os seguintes benefícios:
• | Elevado poder de coesão interna;
• | Adesividade satisfatória com diferentes tipos de agregados, de natureza ácida ou alcalina;
• | Flexibilidade;
• | Aplicação durante a noite com liberação rápida do tráfego;
• | Resistência ao envelhecimento e à exsudação frente a grandes variações de temperatura;
• | Propriedades elásticas quando comparadas ao comportamento plástico dos ligantes.
2. USOS:
CBAA FLEX RC-1C-E NOTURNO é empregada especificamente em serviços de pavimentação tipo microrrevestimento asfáltico a frio, como camada de rolamento sobre pavimento existente, como camada intermediária (intercamadas) e camada asfáltica em implantação de pavimento (baixo volume de tráfego).
3. APLICACÃO:
CBAA FLEX RC-1C-E NOTURNO em misturas com agregados minerais selecionados, aditivos sólidos e aditivos líquidos (caso necessário), através de um sistema de dosagem em usina móvel (específica) de fluxo contínuo, com uniformidade de espalhamento da camada, proporciona rapidez na execução dos serviços e de liberação ao tráfego, ao período de até 4 horas de cura durante a noite.
Em caso de estocagem por longos períodos recomenda-se a circulação do produto uma vez por semana. Evitar recirculação e bombeamento sucessivos para não ocorrer diminuição da viscosidade e ruptura por ar incluso. Não recomendamos a estocagem em prazo superior à 21 dias.
4. CARACTERÍSTICAS:
CBAA FLEX RC-1C-E NOTURNO é fabricada de acordo com Resolução ANP nº 897, de 18/11/2022 e norma DNIT 128/2010 - EM:
|  |  | CARACTERÍSTICAS |  |  | UNIDADE | LIMITE | MÉTODO DE ENSAIO
|  |  | Viscosidade Saybolt-Furol, a 50°C, máx. |  |  | s | 70 | ABNT NBR 14491:2007
|  |  | Sedimentação, máx., 5 dias |  |  | % massa | 5 | ABNT NBR 6570:2016
|  |  | Peneiração 0,84 mm (nº 20), máx. |  |  | % massa | 0.1 | ABNT NBR 14393:2012
|  |  | Carga da Partícula |  |  | - | positiva | ABNT NBR 6567:2015
|  |  | pH, máx |  |  | - | 6.5 | ABNT NBR 6299:2012
|  |  | Destilação / Solvente Destilado a 360°C, máx |  |  | % volume | 0 | ABNT NBR 6568:2005
|  |  | Resíduo seco, mín |  |  | % massa | 62 | ABNT NBR 14376:2019
|  |  | Resistência à água (cobertura), mín., agreg. seco |  |  | % | 80 | ABNT NBR 14249:2007
|  |  | Resistência à água (cobertura), mín., agreg. úmido |  |  | % | 60 | ABNT NBR 14757:2001
Ensaios para o resíduo da emulsão obtido pela NBR 14896:2019
|  |  | Penetração a 25ºC, 100 g, 5s |  |  | mm | 4,5 - 15,0 | ABNT NBR 6576:2007
|  |  | Ponto de Amolecimento, mín. |  |  | % | 55 | ABNT NBR 6560:2016
|  |  | Viscosidade Brookfield a 135°C, spindle 21, 20 rpm, min |  |  | cP | 600 | ABNT NBR 15184:2021
|  |  | Recuperação Elástica a 25°C, 10 cm, mín |  |  | cm | 70 | ABNT NBR 15086:2022
5. APRESENTAÇÃO:
CBAA FLEX RC-1C-E NOTURNO é fornecido a granel, Líquido (toneladas) em carros tanque.
6. RECOMENDACÕES:
Durante o manejo, utilizar EPI (Equipamento de Proteção Individual). Em caso de acidente, consultar a Ficha de Dados de Segurança de Produtos Químicos (FISPQ - nº CBAA.002).
7. RESTRIÇÕES DE USO:
Não se recomenda a execução de serviços de pavimentação com emprego da CBAA FLEX RC-1C-E NOTURNO, em temperatura inferior a 10°C.
Em serviços, não aplicar em período chuvoso, evitando-se aprisionamento de umidade nas camadas subjacentes. Não aplicar em condições climáticas com iminência de chuva, durante a fase de cura (evaporação da água de misturação e da emulsão), podendo delongar período de até 12 horas para a coesão total.
DATA: |  | 2023-05-02 |  | REVISÃO: | 4 |  | Anula e substitui todas as versões anteriores
|  |  | FICHA TÉCNICA | [5 empty] | FT - 031
Pág: 02 / 02
PRODUTO: |  |  | CBAA FLEX RC-1C-E NOTURNO
8. MANIPULAÇÃO:
CBAA FLEX RC-1C-E NOTURNO é enquadrada pela ONU (3082), como substância de risco 9 e subclasse N.E (substâncias líquidas que apresentam risco ao meio ambiente).
Quanto a chegada do produto na obra, efetuar coleta da amostra para os ensaios de recepção/qualidade.
O produto não deverá sofrer aquecimento para o seu emprego, em nenhuma hipótese. Caso na chegada do produto na obra, o mesmo esteja com temperaturas elevadas, deixar em repouso até atingir a temperatura ambiente.
O contato com o produto frio não causa irritação à pele, provocando ardência no olho quando atingidos. O produto frio em contato com a pele será removido com água e sabão. O resíduo asfáltico poderá ser removido com óleo vegetal ou mineral.
9. ARMAZENAMENTO:
O produto poderá ser mantido em depósitos (granel), devidamente vedados. Não se recomenda a estocagem do produto por período superior a 21 dias.
CBAA FLEX RC-1C-E NOTURNO é um produto com característica de viscosidade baixa. Quando em repouso em período longo de estocagem, ocorre sedimentação de glóbulos de asfalto na superfície inferior e afloramento da fase aquosa química componente da emulsão, sendo necessária a circulação para homogeneização da mesma para a sua aplicação ou a ocorrência de ruptura parcial do estado de emulsão.
DATA: |  | 2023-05-02 |  | REVISÃO: | 4 |  | Anula e substitui todas as versões anteriores