## FT - RM-1C-E
|  | FICHA TÉCNICA | [5 empty] | FT - 009
Pág: 01 / 02
PRODUTO: CBAA FLEX RM-1C-E (Emulsões Modificadas por Polímeros Elastoméricos - Emulsão Asfáltica RM-1C-E)
1. DESCRIÇÃO:
CBAA FLEX RM-1C-E é uma emulsão asfáltica catiônica especial, de ruptura média, modificada por polímeros elastoméricos, que apresenta um excelente comportamento e durabilidade frente aos efeitos do clima e as solicitações de tráfego pesado. Confere excelente adesividade do ligante asfáltico elastomérico às superfícies minerais de contato, de natureza ácida ou básica. É formulada com emulsificantes especificos para caracterizar a ruptura média da emulsão, apresentando um ótimo envolvimento nas misturas asfálticas e proporcionando formação de película asfáltica contínua de recobrimento, aderência e coesão dos agregados, através de fenômeno predominante químico, em contato com o agregado ou com a superfície banhada. CBAA FLEX RM-1C-E contém em sua formulação elastômeros, que proporcionam elevado poder de coesão interna, alta adesividade, flexibilidade, resistência ao envelhecimento e a exsudação frente a grandes variações de temperatura.
2. USOS:
CBAA FLEX RC-1M-E é utilizada em serviços de pavimentação com o emprego de massas asfálticas a frio dos tipos pré-misturados a frio (PMF's) de diferentes graduações granulométricas: aberta / drenante e semi-densa e em misturas de areia asfalto a frio (AAF), e tapa buracos.
3. APLICACÃO:
Em serviços de usinagem de massa asfáltica, CBAA FLEX RM-1C-E deverá ser utilizada em temperatura ambiente, não devendo sofrer aquecimento. Os agregados deverão ser limpos (brita lavada) e isentos de pó de pedra ou areia contendo argila reativa.
Nestas condições, as massas asfálticas apresentam um bom envolvimento e a formação de película asfáltica contínua de recobrimento, aderência e coesão dos agregados.
Em caso de estocagem por longos períodos recomenda-se a circulação do produto uma vez por semana. Evitar recirculação e bombeamento sucessivos para não ocorrer diminuição da viscosidade e ruptura por ar incluso. Não recomendamos a estocagem em prazo superior à 21 dias.
4. CARACTERÍSTICAS:
CBAA FLEX RM-1C-E é fabricada de acordo com Resolução ANP nº 897, de 18/11/2022
|  | CARACTERÍSTICAS |  |  | UNIDADE | LIMITE | MÉTODO DE ENSAIO
|  | Viscosidade Saybolt-Furol, a 50ºC |  |  | s | 20 - 200 | ABNT NBR 14491:2007
|  | Sedimentação, máx., 5 dias |  |  | % massa | 5 | ABNT NBR 6570:2016
|  | Peneiração 0,84 mm (nº 20), máx. |  |  | % massa | 0.1 | ABNT NBR 14393:2012
|  | Carga da Partícula |  |  | - | positiva | ABNT NBR 6567:2015
|  | Destilação / Solvente Destilado a 360°C, máx |  |  | % volume | 0 - 12 | ABNT NBR 6568:2005
|  | Resíduo seco, mín |  |  | % massa | 62 | ABNT NBR 14376:2019
|  | Resistência à água (cobertura), mín., agreg. seco |  |  | % | 80 | ABNT NBR 14249:2007
|  | Resistência à água (cobertura), mín., agreg. úmido |  |  | % | 60 | ABNT NBR 14757:2001
Ensaios para o resíduo da emulsão obtido pela NBR 14896:2019
|  | Penetração a 25ºC, 100 g, 5s |  |  | mm | 4,5 - 15,0 | ABNT NBR 6576:2007
|  | Ponto de Amolecimento, mín. |  |  | % | 55 | ABNT NBR 6560:2016
|  | Viscosidade Brookfield a 135°C, spindle 21, 20 rpm, min |  |  | cP | 600 | ABNT NBR 15184:2021
|  | Recuperação Elástica a 25°C, 10 cm, mín |  |  | cm | 70 | ABNT NBR 15086:2022
5. APRESENTAÇÃO:
CBAA FLEX RM-1C-E é fornecido a granel, Líquido (toneladas) em carros tanque.
6. RECOMENDACÕES:
Durante o manejo, utilizar EPI (Equipamento de Proteção Individual). Em caso de acidente, consultar a Ficha de Dados de Segurança de Produtos Químicos (FISPQ - nº CBAA.002).
7. RESTRIÇÕES DE USO:
Não se recomenda a execução de serviços de pavimentação com emprego da CBAA FLEX RM-1C-E, em temperatura inferior a 10°C. Não aplicar em duas com iminência de chuva.
DATA: | 2023-05-02 |  | REVISÃO: | 4 |  | Anula e substitui todas as versões anteriores
|  | FICHA TÉCNICA | [5 empty] | FT - 009
Pág: 02 / 02
PRODUTO: |  | CBAA FLEX RM-1C-E
8. MANIPULAÇÃO:
CBAA FLEX RM-1C-E é enquadrada pela ONU (3082), como substância de risco 9 e subclasse N.E (substâncias líquidas que apresentam risco ao meio ambiente).
Quanto a chegada do produto na obra, efetuar coleta da amostra para os ensaios de recepção/qualidade. Não efetuar aquecimento do produto, antes do procedimento de amostragem.
O produto não deverá sofrer aquecimento para o seu emprego. Eventualmente (problema de bomba / usina) poderá ser aquecido até no máximo 55ºC, para a sua aplicação.
9. ARMAZENAMENTO:
O produto poderá ser mantido em depósitos (granel), devidamente vedados. Não se recomenda a estocagem do produto por período superior a 21 dias.
CBAA FLEX RM-1C-E é um produto com característica de viscosidade média. Quando em repouso em período longo de estocagem, ocorre sedimentação de glóbulos de asfalto na superfície inferior e afloramento da fase aquosa química componente da emulsão, sendo necessária a circulação para homogeneização da mesma para a sua aplicação ou a ocorrência de ruptura parcial do estado de emulsão.
DATA: | 2023-05-02 |  | REVISÃO: | 4 |  | Anula e substitui todas as versões anteriores