## FT - RR-2C-E
|  |  | FICHA TÉCNICA | [5 empty] | FT - 008
Pág: 01 / 02
PRODUTO: CBAA FLEX RR-2C-E (Emulsões Modificadas por Polímeros Elastoméricos - Emulsão Asfáltica RR-2C-E)
1. DESCRIÇÃO:
CBAA FLEX RR-2C-E é uma emulsão asfáltica catiônica especial, modificada por polímeros elastoméricos, que apresenta um excelente comportamento e durabilidade frente aos efeitos do clima e as solicitações de tráfego pesado.
Sua formulação com emulsificantes aminados, com características de ruptura rápida, proporciona rápida coesão da película de asfalto / polímero, através de fenômeno predominante químico em contato com o agregado, e os seguintes benefícios:
• | Elevado poder de coesão interna;
• | Adesividade satisfatória com diferentes tipos de agregados, de natureza ácida ou alcalina;
• | Flexibilidade;
• | Resistência ao envelhecimento e à exsudação frente a grandes variações de temperatura;
• | Propriedades elásticas quando comparadas ao comportamento plástico dos ligantes.
2. USOS:
CBAA FLEX RR-2C-E é empregada especificamente em serviços de pavimentação por espargimento e penetração invertida (ou direta) do ligante asfáltico em tratamentos superfíciais (nas suas diversas modalidades), pintura de ligação, banho diluído capa selante, tratamento anti-pó, macadame betuminoso, e para a implantação ou recapeamento de pavimentos.
3. APLICACÃO:
Em tratamentos superficíais, CBAA FLEX RR-2C-E em alta viscosidade, deverá ser aquecida à temperatura máxima de 70ºC para a obtenção da viscosidade adequada para o seu espargimento através da barra distribuidora. A ruptura da CBAA FLEX RR-2C-E, de característica rápida, apresenta coesão / fixação do ligante aos agregados ao período de 2 horas de sua aplicação (ao sol), em condições adequadas de trabalho. Em condições de umidade poderá ocorrer escorrimento da emulsão.
Recomendamos consultar o nosso Departamento Técnico para as orientações técnicas quanto à utilização e aplicação da CBAA FLEX RR-2C-E.
Em caso de estocagem por longos períodos recomenda-se a circulação do produto uma vez a cada duas semanas. Evitar recirculação e bombeamento sucessivos para não ocorrer diminuição de viscosidade e ruptura por ar incluso. Não recomendamos estocagem em prazo superior à 21 dias. Recomenda-se que o local de armazenagem e estocagem esteja devidamente vedado, para evitar a ocorrência de sedimentação e ruptura parcial.
Em serviços de pintura diluídas, deve-se utilizar de água limpa, isenta de contaminação por sólidos em suspensão ou elementos reativos, podendo ocasionar ruptura prematura no ato de diluição ou durante a circulação para a homogeneização da mistura.
4. CARACTERÍSTICAS:
CBAA FLEX RR-2C-E é fabricada de acordo com Resolução ANP nº 897, de 18/11/2022 e norma DNIT 128/2010 - EM:
|  |  | CARACTERÍSTICAS |  |  | UNIDADE | LIMITE | MÉTODO DE ENSAIO
|  |  | Viscosidade Saybolt-Furol, a 50°C |  |  | s | 100 - 400 | ABNT NBR 14491:2007
|  |  | Sedimentação, máx., 5 dias |  |  | % massa | 5 | ABNT NBR 6570:2016
|  |  | Peneiração 0,84 mm (nº 20), máx. |  |  | % massa | 0.1 | ABNT NBR 14393:2012
|  |  | Carga da Partícula |  |  | - | positiva | ABNT NBR 6567:2015
|  |  | Destilação / Solvente Destilado a 360°C, máx |  |  | % volume | 0 - 3 | ABNT NBR 6568:2005
|  |  | Resíduo seco, mín |  |  | % massa | 67 | ABNT NBR 14376:2019
|  |  | Resistência à água (cobertura), mín., agreg. seco |  |  | % | 80 | ABNT NBR 14249:2007
|  |  | Resistência à água (cobertura), mín., agreg. úmido |  |  | % | 80 | ABNT NBR 14757:2001
Ensaios para o resíduo da emulsão obtido pela NBR 14896:2019
|  |  | Penetração a 25ºC, 100 g, 5s |  |  | mm | 4,5 - 15,0 | ABNT NBR 6576:2007
|  |  | Ponto de Amolecimento, mín. |  |  | % | 55 | ABNT NBR 6560:2016
|  |  | Viscosidade Brookfield a 135°C, spindle 21, 20 rpm, min |  |  | cP | 600 | ABNT NBR 15184:2021
|  |  | Recuperação Elástica a 25°C, 20 cm, mín |  |  | cm | 70 | ABNT NBR 15086:2022
5. APRESENTAÇÃO:
CBAA FLEX RR-2C-E é fornecido a granel, Líquido (toneladas) em carros tanque.
6. RECOMENDACÕES:
Durante o manejo, utilizar EPI (Equipamento de Proteção Individual). Em caso de acidente, consultar a Ficha de Dados de Segurança de Produtos Químicos (FISPQ - nº CBAA.002).
7. RESTRIÇÕES DE USO:
Não se recomenda a execução de serviços de pavimentação com emprego da CBAA FLEX RR-2C-E, em temperatura inferior a 10°C.
Não estocar a emulsão diluída com água (pintura de ligação) por período prolongado, podendo ocorrer ruptura prematura, dentro do tanque de estocagem.
Não estocar a emulsão asfáltica após processo de aquecimento ou aquecimentos sucessivos, podendo ocorrer desestabilização do estado de emulsão e ruptura prematura do produto.
Não utilizar agregados poluídos (pó de pedra, argila) nos serviços com o emprego deste produto.
DATA: |  | 2023-05-02 |  | REVISÃO: | 4 |  | Anula e substitui todas as versões anteriores
|  |  | FICHA TÉCNICA | [5 empty] | FT - 008
Pág: 02 / 02
PRODUTO: |  |  | CBAA FLEX RR-2C-E
8. MANIPULAÇÃO:
CBAA FLEX RR-2C-E é enquadrada pela ONU (3082), como substância de risco 9 e subclasse N.E (substâncias líquidas que apresentam risco ao meio ambiente).
Quanto a chegada do produto na obra, efetuar coleta da amostra para os ensaios de recepção/qualidade. Não efetuar aquecimento do produto, antes do procedimento de amostragem.
Para a adequação das condições de viscosidade para espargimento, a temperatura da emulsão deverá ser da ordem de 65ºC., máximo 70ºC (temperatura obtida no carro espargidor).
O contato com o produto frio não causa irritação à pele, provocando ardência no olho quando atingidos. O produto frio em contato com a pele será removido com água e sabão. O resíduo asfáltico poderá ser removido com óleo vegetal ou mineral.
Em serviços de pavimentação com pinturas diluídas, deve-se utilizar de água limpa, isenta de contaminação por sólidos em suspensão ou de elementos negativos, podendo ocasionar ruptura no ato de diluição da emulsão ou durante a circulação para a homogeneização da mistura.
9. ARMAZENAMENTO:
O produto poderá ser mantido em depósitos (granel), devidamente vedados. Não se recomenda a estocagem do produto por período superior a 21 dias.
CBAA FLEX RR-2C-E é um produto com característica de viscosidade média para alta. Quando em repouso em período longo de estocagem, ocorre sedimentação de glóbulos de asfalto na superfície inferior e afloramento da fase aquosa química componente da emulsão, sendo necessária a circulação para homogeneização da mesma para a sua aplicação ou a ocorrência de ruptura parcial do estado de emulsão.
DATA: |  | 2023-05-02 |  | REVISÃO: | 4 |  | Anula e substitui todas as versões anteriores