## FT - EAI
|  |  | FICHA TÉCNICA | [5 empty] | FT - 001
Pág: 01 / 02
PRODUTO: EAI CM ECOIMPRIMA - EMULSÃO ASFÁLTICA PARA IMPRIMAÇÃO (Emulsões Convencionais - Emulsão Asfáltica EAI – Ecoimprima)
1. DESCRIÇÃO:
A EMULSÃO ASFÁLTICA PARA IMPRIMAÇÃO - EAI CM ECOIMPRIMA é uma emulsão especialmemte formulada para o serviço de imprimação de bases e solos granulares antes da aplicação do revestimento asfáltico. Produto ecologicamente correto, uma vez que utiliza água como veículo de aplicação e isento de destilados leves. EAI CM ECOIMPRIMA pode ser empregados em solos compactados que apresentam unidade de até 4%, com caímento lateral entre 3% e 5%, para escoamento das águas pluviais.
Sua formulação com emulsificantes de ultima geração e com características únicas, contendo frações de óleo de xisto, além das vantágens do ADP CM-30 possui os seguintes benefícios:
• | Produto pronto para uso (não necessita de diluição / recorte);
• | Produto a base de água (produto não inflamável);
• | Aplicado em tempertura ambiente e utiliza os mesmos equipamentos convencionáis para aplicação do ADP CM-30;
• | Aplicação fácil e com liberação para qualquer outra operação variando de 5 horas até no máximo 15 horas, dependendo do tipo de base;
• | Excelente penetração em qualquer tipo de base, formando uma capa betuminosa com ótima superfície impermeabilizante;
• | Baixo odor.
2. USOS:
EAI CM ECOIMPRIMA é empregada especificamente em serviçoes de imprimação de base granular concluída (solos ou britas), com o objetivo de conferir coesão superficial das particulas granulares dos materiais da base, impermeabilizar e permitir condições de aderência entre esta e o revestimento à ser executado, além de atuar como eliminador de poeiras e lama.
3. APLICACÃO:
A distribuição ou banho do ligante diluído deverá ser efetuada com equipamento provido com bamba reguladora de pressão, que permita a aplicação do produto em quantidade uniforme. Os equipamentos distribuídores, especialmente construídos, devem ser providos de dispositivos de aquecimento, tacômetro, calibradores e termômetro, barra espargidora com dispositivo de ajustes verticais e larguras variáveis, e ainda dispor de barra de espargimento manual.
A base compactada deverá ter a superfície varrida para a eliminação total de material solto e ser levemente umidecida. A taxa de aplicação deverá ser determinada experimentalmente no canteiro de obra, com sua definição 24 horas após, pela absorção do produto pela base compactada. Usualmente, as taxas são na ordem de 0,9 a 1,6 L m², conforme o tipo de material e textura constituinte da base.
A aplicação do EAI CM ECOIMPRIMA pode ser feita em temperatura ambiente e deve ser utilizado um caminhão espargidor limpo e sem resíduos de outros produtos. O produto não deve ser diluído em água.
4. CARACTERÍSTICAS:
O EAI CM ECOIMPRIMA é fabricada de acordo com as seguintes normas, conforme DNIT 165/2013 - EM:
|  |  | CARACTERÍSTICAS |  |  | UNIDADE | LIMITE | MÉTODO DE ENSAIO
|  |  | Viscosidade Saybolt-Furol, a 25°C, máx. |  |  | s | 90 | ABNT NBR 14491:2007
|  |  | Sedimentação, máx., 5 dias |  |  | % massa | 10 | ABNT NBR 6570:2016
|  |  | Peneiração 0,84 mm (nº 20), máx. |  |  | % massa | 0.1 | ABNT NBR 14393:2012
|  |  | pH, máx |  |  | - | 8 | ABNT NBR 6299:2012
|  |  | Destilação / Solvente Destilado. |  |  | % | 0 - 15 | ABNT NBR 6568:2005
|  |  | Resíduo seco, mín. |  |  | % massa | 45 | ABNT NBR 14376:2007
Ensaios para o resíduo da emulsão obtido pela NBR 14896:2019
|  |  | Teor de betume, mín |  |  | % | 97 | ABNT NBR 14855:2015
|  |  | Ductilidade a 25ºC, mín |  |  | cm | 40 | ABNT NBR 6293:2015
5. APRESENTAÇÃO:
EAI CM ECOIMPRIMA é fornecido a granel, Líquido (toneladas) em carros tanque ou em tambores metálicos de 200 lítros.
6. RECOMENDACÕES:
Durante o manejo, utilizar EPI (Equipamento de Proteção Individual). Em caso de acidente, consultar a Ficha de Dados de Segurança de Produtos Químicos (FISPQ - nº CBAA.001).
7. RESTRIÇÕES DE USO:
Não se recomenda a execução de seriços de pavimentação com emprego da EAI CM ECOIMPRIMA, em temperatura inferior a 10°C.
Não aplicar o produto em condições climáticas de possível precipitação, ocorrendo arraste do ligante sobre a pista imprimada pela água da chuva.
Para períodos de armazenamento maior que 30 dias em tanque estacionáriona obra, se recomenda recirculação do produto, pelo menos uma vez por semana. Não se deve ingetar ar comprimido no tanque para "agitar e borbulhar" a emulsão, podendo provocar assim uma ruptura prematura, devido ao ar incluso.
Para operações de carregamento e descarregamento, é necessário verificar se os tanques receptores estão limpos, a fim de eliminar qualquer grau de contaminação, que poderá comprometer o desempenho, aumentar o resíduo de ligante ou até mesmo provocar a ruptura da EAI CM ECOIMPRIMA.
Não misturar a EAI CM ECOIMPRIMA com outros produtos, tais como Asfaltos Diluídos de Petróleo CM-30, CM-70 ou CR-250, etc., assim como com outros tipos de emulsções asfálticas catiônicas, independente do tempo e tipo de ruptura.
DATA: |  | 2023-04-17 |  | REVISÃO: | 2 |  | Anula e substitui todas as versões anteriores
|  |  | FICHA TÉCNICA | [5 empty] | FT - 001
Pág: 02 / 02
PRODUTO: |  |  | EAI CM ECOIMPRIMA - EMULSÃO ASFÁLTICA PARA IMPRIMAÇÃO
8. MANIPULAÇÃO:
A EAI CM ECOIMPRIMA é enquadrada pela ONU (3082), como substância de risco 9 e subclasse N.E (substâncias líquidas que apresentam risco ao meio ambiente).
O produto não deverá sofrer aquecimento para o seu emprego. Deve-se trabalhar em temperatura ambiente.
Em regiões de clima quente, não se deve efetuar aquecimento do produto dentro do tanque de estocagem ou carro-espargidor, providos de chama de maçarico, para a sua aplicação. O estado de viscosidade do produto se encontra em condições adequadas de aplicação.
Em regiões frias, admite-se o aquecimento do produto até a temperatura de 35°C, com as devidas precauções.
Recomenda-se o período máximo de 4 horas (da aplicação) para promover a cura total da pintura de imprimação, para o prosseguimento das etapas de serviços.
9. ARMAZENAMENTO:
O produto deverá ser mantido ao ar livre (entamborado) ou depósitos (granel), mas com os mesmos devidamente vedados. Não se recomenda a estocagem do produto em período superior à 30 dias.
EAI CM ECOIMPRIMA é um produto com característica de baixa viscosidade, e quando em repouso em período longo de estocágem, poderá ocorrer a separação entre as fases ligante e aquosa químicas componentes da emulsão, sendo necessária a circulação ou agitação para a homogeneização da mesma para a sua aplicação.
DATA: |  | 2023-04-17 |  | REVISÃO: | 2 |  | Anula e substitui todas as versões anteriores