## FT - ECO DOPE
|  | FICHA TÉCNICA | [5 empty] | FT - 011
Pág: 01 / 02
PRODUTO: ECO-DOPE CBAA (Melhorador de Adesividade - Melhorador de Adesividade ECO-DOPE CBAA)
1. DESCRIÇÃO:
ECO-DOPE CBAA é um aditivo químico com alta estabilidade térmica, resistente à altas temperaturas, que melhora consideravelmente a adesividade na interface do ligante asfáltico / agregado.
Sua formulação contém componentes químicos que proporcionam a melhor afinidade entre agregados e ligantes asfálticos na presença de água, impedindo o deslocamento da película asfáltica que recobre o agregado.
2. USOS:
ECO-DOPE CBAA é utilizado como melhorador de adesividade nos ligantes asfálticos aplicados em misturas à quente (C.A.U.Q) ou tratamentos superfíciais.
3. APLICACÃO:
ECO-DOPE CBAA deverá ser adicionado durante a descarga do ligante asfáltico no tanque de depósito, sendo necessário acionar a circulação do produto no tanque, por bomba, pelo período de 60 minutos, para homogeneização total. Caso o tanque possua agitadores, não necessária o acionamento da bomba.
A definição do percentual à ser adicionado no ligante asfáltico depende da natureza mineralógica do agregado. A definição se dará através dos ensaios de adesividade, através da norma ABNT NBR 14329:1999 ou DNIT - DNER-ME 078/94.
O percentual encontrado determina a quantidade de Quilos (Kg) de ECO-DOPE CBAA para cada tonelada de ligante asfáltico.
4. CARACTERÍSTICAS:
|  | CARACTERÍSTICAS |  |  | UNIDADE | LIMITE | MÉTODO DE ENSAIO (01)
|  | Viscosidade Saybolt-Furol, a 50°C. |  |  | s | máx. 400 | ABNT NBR 14491:2007
|  | Densidade aparente a 25°C |  |  | Kg / L | > 1,000 | ABNT NBR 7148:2013
|  | Consistência a 25°C |  |  | % massa | LÍQUIDO VISCOSO | -
|  | Ponto de Fulgor |  |  | °C | > 235 | ABNT NBR 11341:2014
|  | Adesividade em agregado graúdo |  |  | % volume | SATISFATÓRIA | ABNT NBR 14329:1999
5. APRESENTAÇÃO:
ECO-DOPE CBAA é fornecido em baldes com 20 Kg de peso líquido.
6. RECOMENDACÕES:
Durante o manejo, utilizar EPI (Equipamento de Proteção Individual). Em caso de acidente, consultar a Ficha de Dados de Segurança de Produtos Químicos (FISPQ - nº CBAA.003).
7. RESTRIÇÕES DE USO:
Não adicionar ECO-DOPE CBAA em emulsões asfálticas, nem diluir em água com outros produtos químicos, pois o produto perderá sua eficiência.
DATA: | 2023-04-17 |  | REVISÃO: | 2 |  | Anula e substitui todas as versões anteriores
|  | FICHA TÉCNICA | [5 empty] | FT - 011
Pág: 02 / 02
PRODUTO: |  | ECO-DOPE CBAA
8. MANIPULAÇÃO:
ECO-DOPE CBAA é enquadrada pela ONU (2735), como classe de risco 8 e número de risco 80 (substâncias corrosivas).
Não há necessidade de pré-aquecimento do produto, somente quando a temperatura ambiente for inferior à 15ºC.
Em contato prolongado com a pele pode causar irritação. Evitar contato com os olhos. Utilizar luvas e óculos de proteção durante todo o processo de manuseio.
Não reutilizar a embalagem para colocar produtos alimentícios, ração animal ou água potável.
9. ARMAZENAMENTO:
O produto poderá ser mantido em estoque com os baldes devidamente vedados pelo período de 365 dias. Após 20 dias de estocagem, recomenda-se agitar o produto antes de adicionar no tanque de armazenamento do ligante asfáltico.
DATA: | 2023-04-17 |  | REVISÃO: | 2 |  | Anula e substitui todas as versões anteriores