## FT - RL-1C
|  | FICHA TÉCNICA | [5 empty] | FT - 005
Pág: 01 / 02
PRODUTO: EMULSÃO ASFÁLTICA CATIÔNICA RL-1C (Emulsões Convencionais - Emulsão Asfáltica RL-1C)
1. DESCRIÇÃO:
A Emulsão Asfáltica Catiônica RL-1C é formulada com emulsificantes específicos para caracterizar a ruptura lenta da emulsão em composição de misturas betuminosas com agregados de elevada superfície específica ou de elevada reatividade de sua superfície mineral, proporcionando assim uma lenta e gradual deposição da película asfáltica, adesividade e coesividade à mistura de materiais de natureza ácida ou básica, à serem aglutinados, e a cura da mistura asfáltica se processará pela evaporação da umidade contida na mesma.
2. USOS:
A Emulsão Asfáltica RL-1C é empregada especificamente em misturas betuminosas do tipo pré-misturados à frio (PMF's) de graduação granulométrica aberta, semi-densa, densa e areia-asfalto, ou usinadas na pista tipo lamas asfálticas, podendo ainda ser utilizada em serviços de pintura de ligação e em misturas de estabilização de solos (solo-emulsão).
3. APLICACÃO:
As misturas asfálticas do tipo Pré-misturados a Frio (PMF's) com a utilização da Emulsão Asfáltica Catiônica RL-1C poderão ser aplicadas na pista de imediato à usinagem ou estocagem com proteção de enlonamento pelo perìodo de até 2 dias.
As misturas asfálticas do tipo Lama Asfáltica (LA) são aplicadas com usinas móveis diretamente sobre o pavimento à ser tratado superficialmente. As lamas asfálticas com o emprego da Emulsão Asfáltica Catiônica RL-1C demanda um período de cura (ao sol) de aproximadamente 3 horas.
Em caso de estocagem por longos períodos recomenda-se a circulação do produto uma vez por semana. Evitar recirculação e bombeamento sucessivos para não ocorrer diminuição da viscosidade e ruptura por ar incluso. Não recomendamos a estocagem em prazo superior à 30 dias. Recomenda-se que o local de armazenagem e estocagem esteja devidamente vedado, para evitar a ocorrência de sedimentação e ruptura parcial.
4. CARACTERÍSTICAS:
A Emulsão Asfáltica Catiônica RL-1C é fabricada de acordo com Resolução ANP nº 897, de 18/11/2022 e norma DNIT 165/2013 - EM:
|  | CARACTERÍSTICAS |  |  | UNIDADE | LIMITE | MÉTODO DE ENSAIO
|  | Viscosidade Saybolt-Furol, a 25°C, máx. |  |  | s | 90 | ABNT NBR 14491:2007
|  | Sedimentação, máx., 5 dias |  |  | % massa | 5 | ABNT NBR 6570:2016
|  | Peneiração 0,84 mm (nº 20), máx. |  |  | % massa | 0.1 | ABNT NBR 14393:2012
|  | Carga da Partícula |  |  | - | positiva | ABNT NBR 6567:2015
|  | Resíduo seco, mín |  |  | % massa | 60 | ABNT NBR 14376:2019
|  | pH, máx. |  |  | - | 6.5 | ABNT NBR 6299:2012
|  | Mistura com filer silício, máx. |  |  | % | 2 | ABNT NBR 6302:2008
|  | Mistura com cimento, máx |  |  | % | 2 | ABNT NBR 6297:2012
Ensaios para o resíduo da emulsão obtido pela NBR 14896:2019
|  | Penetração a 25ºC, 100 g, 5s |  |  | mm | 4,0 - 15,0 | ABNT NBR 6576:2007
|  | Teor de betume, mín |  |  | % | 97 | ABNT NBR 14855:2015
|  | Ductilidade a 25ºC, mín |  |  | cm | 40 | ABNT NBR 6293:2015
5. APRESENTAÇÃO:
Emulção Asfáltica Catiônica RL-1C é fornecido a granel, Líquido (toneladas) em carros tanque ou em tambores metálicos de 200 lítros.
6. RECOMENDACÕES:
Durante o manejo, utilizar EPI (Equipamento de Proteção Individual). Em caso de acidente, consultar a Ficha de Dados de Segurança de Produtos Químicos (FISPQ - nº CBAA.002).
7. RESTRIÇÕES DE USO:
Não se recomenda a execução de serviços de pavimentação com emprego da Emulsão Asfáltica Catiônica RL-1C, em temperatura inferior a 10°C.
Não aplicar a mistura asfáltica em serviços de pré-misturado à frio, em condição climática com iminência de chuva, durante a fase de cura (evaporação da água de misturação) podendo delongar período de até 12 horas para a coesão total do PMF.
Em serviços de lama asfáltica, não aplicar sobre pavimentos trincados ou em período chuvoso evitando camadas subjacentes.
Não estocar a emulsão diluída com água (pintura de ligação) por período prolongado e ruptura prematura, dentro tanque de estocagem.
DATA: | 2023-05-02 |  | REVISÃO: | 4 |  | Anula e substitui todas as versões anteriores
|  | FICHA TÉCNICA | [5 empty] | FT - 005
Pág: 02 / 02
PRODUTO: |  | EMULSÃO ASFÁLTICA CATIÔNICA RL-1C
8. MANIPULAÇÃO:
As Emulsões Asfálticas Catiônicas RM-1C é enquadrada pela ONU (3082), como substância de risco 9 e subclasse N.E (substâncias líquidas que apresentam risco ao meio ambiente).
Quando da chegada do produto na obra, efetuar coleta da amostra para os ensaios de recepção/qualidade. Não efetuar aquecimento do produto, antes do procedimento de amostragem.
o Produto não deverá sofrer aquecimento para o seu emprego. Eventualmente (problema de bomba / usina) poderá ser aquecido até no máximo 55ºC, para a sua aplicação.
O contato com o produto frio não causa irritação à pele, provocando ardência no olho quando atingidos. O produto frio em contato com a pele será removido com água e sabão. O resíduo asfáltico poderá ser removido com óleo vegetal ou mineral.
9. ARMAZENAMENTO:
O produto deverá ser mantido ao ar livre (entamborado) ou depósitos (granel), mas com os mesmos devidamente vedados. Não se recomenda a estocagem do produto em período superior à 30 dias.
A Emulsão Asfáltica Catiônica RL-1C é um produto com característica de viscosidade média. Quando em repouso em período longo de estocagem, ocorre sedimentação de glóbulos de asfalto na superfície inferior e afloramento de fase aquosa química componente da emulsão, sendo necessária a circulação para a homogeneização da mesma para a sua aplicação ou a ocorrência de ruptura parcial do estado de emulsão.
DATA: | 2023-05-02 |  | REVISÃO: | 4 |  | Anula e substitui todas as versões anteriores