## FT - RM-2C
|  | FICHA TÉCNICA | [5 empty] | FT - 030
Pág: 01 / 02
PRODUTO: EMULSÃO ASFÁLTICA CATIÔNICA RM-2C (Emulsões Convencionais - Emulsão Asfáltica RM-2C)
1. DESCRIÇÃO:
A Emulsão Asfáltica Catiônica RM-2C confere excelente adesividade do ligante asfáltico às superfícies minerais de contato, de natureza ácida ou básica. Formulada com emulsificantes aminados para caracterizar a ruptura rápida da emulsão, proporciona rápida coesão da película asfáltica, através de fenômeno predominantemente químico, em contato com o agregado ou com a superficie banhada.
A Emulsão Asfáltica Catiônica RM-2C é formulada especificamente para o emprego em misturas com rápida deposição da película asfáltica à superfície dos agregados minerais, proporciona pronta coesividade e propriedade de estocabilidade das misturas asfálticas (presença de diluentes minerais ou vegetais) por período determinado às características do serviço de pavimentação à ser realizado e às condições climáticas (temperatura local).
2. USOS:
A Emulsão Asfáltica RM-2C é utilizada e, serviços de pavimentação com emprego de massas asfálticas à frio dos tipos pré-misturados à frio (PMF's) de diferentes graduações granulométricas: aberta / drenante e semi-densa e em misturas de areia asfalto à frio (AAF), podendo ainda ser utilizada em serviços de pavimentação por espargimento do ligante asfáltico (penetração invertida): capa selante, tratamento anti-pó e pinturas diluídas (banho final e pintura de ligação)
3. APLICACÃO:
Em serviços de usinagem de massas asfálticas, a Emulsão Asfáltica Catiônica RM-2C, deverá ser utilizada à temperatura ambiente, não devendo sofrer aquecimento. Os agregados deverão ser limpos (brita lavada) e isentos de pó de pedra ou areias contendo argila reativa.
Nestas condições, as massas asfálticas apresentam um bom envolvimento e a formação de pelicula asfáltica contínua de recobrimento, aderência e coesão dos agregados.
Em caso de estocagem por longos períodos recomenda-se a circulação do produto uma vez por semana. Evitar recirculação e bombeamento sucessivos para não ocorrer diminuição da viscosidade e ruptura por ar incluso. Não recomendamos a estocagem em prazo superior à 30 dias.
Em serviços por espargimento do ligante, através de barras distribuidoras, a Emulsão Asfáltica Catiônicas RM-2C não necessita aquecimento, podendo ser aplicada à temperaturas ambiente ou nas condições de temperatura de sua chegada ao canteiro de obras. Eventualmente poderá ser aquecida a temperatura de até 55ºC em caso de necessidade de adequação da viscosidade para espargimento.
4. CARACTERÍSTICAS:
A Emulsão Asfáltica Catiônica RM-2C é fabricada de acordo com Resolução ANP nº 897, de 18/11/2022 e norma DNIT 165/2013 - EM:
|  | CARACTERÍSTICAS |  |  | UNIDADE | LIMITE | MÉTODO DE ENSAIO
|  | Viscosidade Saybolt-Furol, a 50°C, máx. |  |  | s | 100 - 400 | ABNT NBR 14491:2007
|  | Sedimentação, máx., 5 dias |  |  | % massa | 5 | ABNT NBR 6570:2016
|  | Peneiração 0,84 mm (nº 20), máx. |  |  | % massa | 0.1 | ABNT NBR 14393:2012
|  | Resistência à água (cobertura), mín |  |  | % | 80 | ABNT NBR 14249:2007
|  | Carga da Partícula |  |  | - | positiva | ABNT NBR 6567:2015
|  | Destilação / Solvente Destilado, mín |  |  | % volume | 0 - 12 | ABNT NBR 6568:2005
|  | Resíduo seco, mín. |  |  | % massa | 65 | ABNT NBR 14376:2019
Ensaios para o resíduo da emulsão obtido pela NBR 14896:2019
|  | Penetração a 25ºC, 100 g, 5s |  |  | mm | 4,0 - 15,0 | ABNT NBR 6576:2007
|  | Teor de betume, mín |  |  | % | 97 | ABNT NBR 14855:2015
|  | Ductilidade a 25ºC, mín |  |  | cm | 40 | ABNT NBR 6293:2015
5. APRESENTAÇÃO:
Emulção Asfáltica Catiônica RM-2C é fornecido a granel, Líquido (toneladas) em carros tanque ou em tambores metálicos de 200 lítros.
6. RECOMENDACÕES:
Durante o manejo, utilizar EPI (Equipamento de Proteção Individual). Em caso de acidente, consultar a Ficha de Dados de Segurança de Produtos Químicos (FISPQ - nº CBAA.002).
7. RESTRIÇÕES DE USO:
Não se recomenda a execução de seriços de pavimentação com emprego da Emulsão Asfáltica Catiônica RM-2C, em temperatura inferior a 10°C.
Não se recomenda efetuar aquecimento do produto através de sistema de chama (maçarico) em temperatura superior a indicada, devido conter solventes / diluentes minerais e vegetais em sua composição do ligante asfáltico (inflamável).
Não estocar a emulsão diluída com água (pintura de ligação) por período prolongado e ruptura prematura, dentro tanque de estocagem.
DATA: | 2023-05-02 |  | REVISÃO: | 4 |  | Anula e substitui todas as versões anteriores
|  | FICHA TÉCNICA | [5 empty] | FT - 030
Pág: 02 / 02
PRODUTO: |  | EMULSÃO ASFÁLTICA CATIÔNICA RM-2C
8. MANIPULAÇÃO:
As Emulsões Asfálticas Catiônicas RM-2C é enquadrada pela ONU (3082), como substância de risco 9 e subclasse N.E (substâncias líquidas que apresentam risco ao meio ambiente).
Quando da chegada do produto na obra, efetuar coleta da amostra para os ensaios de recepção/qualidade. Não efetuar aquecimento do produto, antes do procedimento de amostragem.
o Produto não deverá sofrer aquecimento para o seu emprego. Eventualmente (problema de bomba / usina) poderá ser aquecido até no máximo 55ºC, para a sua aplicação.
A Emulsão Asfáltica Catiônica RM-2C contém solventes / diluentes minerais e vegetais (voláteis) em sua composição do ligante asfáltico, e deverá ser trabalhada com equipamentos de proteção (EPI); máscara anti-gases e ausência de fontes de ignição junto ao tanque de estocagem (inflamável).
9. ARMAZENAMENTO:
O produto deverá ser mantido ao ar livre (entamborado) ou depósitos (granel), mas com os mesmos devidamente vedados. Não se recomenda a estocagem do produto em período superior à 30 dias.
A Emulsão Asfáltica Catiônica RM-2C é um produto com característica de viscosidade média. Quando em repouso em período longo de estocagem, ocorre sedimentação de glóbuos de asfálto na superfície inferior e afloramento de fase aquosa químiuca componente da emulsão, sendo necessária a circulação para a homogeneização da mesma para a sua aplicação ou a ocorrência de ruptura parcial do estado de emulsão.
DATA: | 2023-05-02 |  | REVISÃO: | 4 |  | Anula e substitui todas as versões anteriores