## FT - RR-1C
|  | FICHA TÉCNICA | [5 empty] | FT - 002
Pág: 01 / 02
PRODUTO: EMULSÃO ASFÁLTICA CATIÔNICA RR-1C (Emulsões Convencionais - Emulsão Asfáltica RR-1C)
1. DESCRIÇÃO:
A Emulsão Asfáltica Catiônica RR-1C confere excelente adesividade do ligante asfáltico às superfícies minerais de contato, de natureza ácida ou básica. Formulada com emulsificantes aminados para caracterizar a ruptura rápida da emulsão, proporciona rápida coesão da película asfáltica, através de fenômeno predominantemente químico, em contato com o agregado ou com a superficie banhada.
2. USOS:
A Emulsão Asfáltica RR-1C atualmente é empregada especialmente em serviços de pavimentação, como pintura de ligação, pois facilita a ligação e proporciona menor custo de execução e a formação da película asfáltica contínua sobre a superfície banhada.
Pode ser empregada em serviços de pavimentação por penetração (direta) do ligante, tipo tratamentos superficiais e macadame betuminoso, em obras emergenciais ou em serviços de pequeno porte.
3. APLICACÃO:
Em serviços de pintura de ligação, a Emulsão Asfáltica Catiônica RR-1C deverá ser diluída à proporção de 50% RR-1C com 50% de água limpa, isenta de contaminação por sólidos em suspensão ou elementos reativos, podendo ocasionar ruptura prematura no ato da diluição ou durante a circulação para homogeneização da mistura. Para a diluição adicionar água à emulsão, nunca o contrário.
A superfície à ser banhada pelo ligante, deverá estar seca, isenta de contaminantes tipo óleos ou poeira. A emulsão asfáltica (diluída) poderá ser aquecida até a temperatura de 55ºC para proporcionar condições de amaciamento dos registros do equipamento espargidor.
A taxa de aplicação do banho de pintura de ligação será da ordem de 1,0 - 1,2 L / m², ocorrendo ao período de 20 minutos (máximo) a ruptura da emulsão e deposição / aderencia da película asfáltica sobre a superfície banhada (ao sol).
Em caso de empoçamento do banho diluído em depressões da superfície inferior, recomenda-se efetuar a varredura do local empoçado, para promover a ruptura do banho ligante.
Em serviços de pavimentação por penetração, do tipo tratamento superficial ou macadame betuminoso, recomendamos consultar o nosso Departamento Técnico para as orientações técnicas quanto ao seu emprego, taxas de distribuição e temperatura de aplicação.
4. CARACTERÍSTICAS:
A Emulsão Asfáltica Catiônica RR-1C é fabricada de acordo com A Resolução ANP nº 897, de 18/11/2022 e norma DNIT 165/2013 - EM:
|  | CARACTERÍSTICAS |  |  | UNIDADE | LIMITE | MÉTODO DE ENSAIO
|  | Viscosidade Saybolt-Furol, a 25°C, máx. |  |  | s | 90 | ABNT NBR 14491:2007
|  | Sedimentação, máx., 5 dias |  |  | % massa | 5 | ABNT NBR 6570:2016
|  | Peneiração 0,84 mm (nº 20), máx. |  |  | % massa | 0.1 | ABNT NBR 14393:2012
|  | Resistência à água (cobertura), mín |  |  | % | 80 | ABNT NBR 14249:2007
|  | Carga da Partícula |  |  | - | positiva | ABNT NBR 6567:2015
|  | Desemulsibilidade, min. |  |  | % | 50 | ABNT NBR 6569:2008
|  | Resíduo seco, mín. |  |  | % massa | 62 | ABNT NBR 14376:2019
Ensaios para o resíduo da emulsão obtido pela NBR 14896:2019
|  | Penetração a 25ºC, 100 g, 5s |  |  | mm | 4,0 - 15,0 | ABNT NBR 6576:2007
|  | Teor de betume, mín |  |  | % | 97 | ABNT NBR 14855:2015
|  | Ductilidade a 25ºC, mín |  |  | cm | 40 | ABNT NBR 6293:2015
5. APRESENTAÇÃO:
Emulsão Asfáltica Catiônica RR-1C é fornecido a granel, Líquido (toneladas) em carros tanque ou em tambores metálicos de 200 lítros.
6. RECOMENDACÕES:
Durante o manejo, utilizar EPI (Equipamento de Proteção Individual). Em acaso de acidente, consultar a Ficha de Dados de Segurança de Produtos Químicos (FISPQ - nº CBAA.002).
7. RESTRIÇÕES DE USO:
Não se recomenda a execução de seriços de pavimentação com emprego da Emulsão Asfáltica Catiônica RR-1C, em temperatura inferior a 10°C.
Não aplicar o produto em condições climáticas de possível precipitação, ocorrendo arraste do ligante sobre a pista imprimada pela água da chuva.
Não estocar a emulsão diluída com água (pintura de ligação) por período prolongado e ruptura prematura, dentro do tanque de estocagem.
DATA: | 2023-04-17 |  | REVISÃO: | 4 |  | Anula e substitui todas as versões anteriores
|  | FICHA TÉCNICA | [5 empty] | FT - 002
Pág: 02 / 02
PRODUTO: |  | EMULSÃO ASFÁLTICA CATIÔNICA RR-1C
8. MANIPULAÇÃO:
As Emulsões Asfálticas Catiônicas RR-1C é enquadrada pela ONU (3082), como substância de risco 9 e subclasse N.E (substâncias líquidas que apresentam risco ao meio ambiente).
O produto não deverá sofrer aquecimento para o seu emprego. Eventualmente (problema de bombeamento) poderá ser aquecido até no máximo 55ºC, para a sua aplicação (pura ou diluição).
O contato com o produto frio não causa irritação à pele, provocando ardência nos olhos quando atingido. O produto frio em contato com a pele será removido com água e sabão. O resíduo asfáltico poderá ser removido com óleo vegetal ou mineral.
Em serviços de pavimentação com pinturas diluídas, deve-se utilizar de água limpa, isenta de contaminação por sólidos em suspensão ou de elementos negativos, podendo ocasionar ruptura no ato de diluição da emulsão ou durante a circulação para a homogeneização da mistura.
9. ARMAZENAMENTO:
O produto deverá ser mantido ao ar livre (entamborado) ou depósitos (granel), mas com os mesmos devidamente vedados. Não se recomenda a estocagem do produto em período superior à 30 dias.
A Emulsão Asfáltica Catiônica RR-1C é um produto com característica de baixa viscosidade, e quando em repouso em período longo de estocagem, poderá ocorrer a separação entre as fases ligante e aquosa química componentes da emulsão, sendo necessária a circulação ou agitação para a homogeneização da mesma para a sua aplicação.
DATA: | 2023-04-17 |  | REVISÃO: | 4 |  | Anula e substitui todas as versões anteriores