## FT - RR-2C
|  | FICHA TÉCNICA | [5 empty] | FT - 003
Pág: 01 / 02
PRODUTO: EMULSÃO ASFÁLTICA CATIÔNICA RR-2C (Emulsões Convencionais - Emulsão Asfáltica RR-2C)
1. DESCRIÇÃO:
A Emulsão Asfáltica Catiônica RR-2C confere excelente adesividade do ligante asfáltico às superfícies minerais de contato, de natureza ácida ou básica. Formulada com emulsificantes aminados para caracterizar a ruptura rápida da emulsão, proporciona rápida coesão da película asfáltica, através de fenômeno predominantemente químico, em contato com o agregado ou com a superficie banhada.
2. USOS:
A Emulsão Asfáltica RR-2C é empregada especialmente em serviços de pavimentação por espargimento e penetração invertida (ou direta) do ligante asfáltico, em tratamentos superficiais (nas suas diversas modalidades - simples, duplos e triplos) e em macadame betuminoso para a implantação ou recapeamento de pavimentos. Pode ser empregada em serviços de capa selante e em pinturas do tipo banho diluído ou pintura de ligação.
3. APLICACÃO:
Em serviços de pavimentação por penetração do ligante (tratamentos superficiais e macadame betuminoso) a Emulsão Asfáltica Catiônica RR-2C, de alta viscosidade, deverá ser aquecida à temperatura máxima de 70ºC para a obtenção da viscosidade adequada para o seu espargimento através da barra distribuidora ou mangote dotado de bico espargidor de controle manual (caneta). A ruptura da Emulsão Asfáltica Catiônica RR-2C, de característica rápida, apresenta coesão / fixação do ligante aos agregados ao período de 2 horas de sua aplicação (ao sol), em condições adequadas de trabalho. Em condições de umidade poderá ocorrer escorrimento da emulsão.
Recomendamos consultar o nosso Departamento Técnico para as orientações técnicas quando à utilização e aplicação da Emulsão Asfáltica Catiônica RR-2C.
Em caso de estocagem por longos períodos recomenda-se a circulação do produto uma vez a cada duas semanas. Evitar recirculação e bombeamento sucessivos para não ocorrer diluição da viscosidade e ruptura por ar incluso. Não recomendamos estocagem em prazo superior à 21 dias. Recomenda-se que o local de armazenagem e estocagem esteja devidamente vedado, para evitar a ocorrência de sedimentação e ruptura parcial.
Em serviços de pinturas diluídas, deve-se utilizar de água limpa, isenta de contaminação por sólidos em suspensão ou elementos reativos, podendo ocasionar ruptura prematura no ato de diluição ou durante a circulação para homogeneização da mistura. Para a diluição adicionar água a emulsão, nunca o contrário.
4. CARACTERÍSTICAS:
A Emulsão Asfáltica Catiônica RR-2C é fabricada de acordo com Resolução ANP nº 897, de 18/11/2022 e norma DNIT 165/2013 - EM:
|  | CARACTERÍSTICAS |  |  | UNIDADE | LIMITE | MÉTODO DE ENSAIO
|  | Viscosidade Saybolt-Furol, a 50°C, máx. |  |  | s | 100 - 400 | ABNT NBR 14491:2007
|  | Sedimentação, máx., 5 dias |  |  | % massa | 5 | ABNT NBR 6570:2016
|  | Peneiração 0,84 mm (nº 20), máx. |  |  | % massa | 0.1 | ABNT NBR 14393:2012
|  | Resistência à água (cobertura), mín |  |  | % | 80 | ABNT NBR 14249:2007
|  | Carga da Partícula |  |  | - | positiva | ABNT NBR 6567:2015
|  | Desemulsibilidade, min. |  |  | % | 50 | ABNT NBR 6569:2008
|  | Destilação / Resíduo seco, máx. |  |  | % massa | 67 | ABNT NBR 14376:2019
Ensaios para o resíduo da emulsão obtido pela NBR 14896:2019
|  | Penetração a 25ºC, 100 g, 5s |  |  | mm | 4,0 - 15,0 | ABNT NBR 6576:2007
|  | Teor de betume, mín |  |  | % | 97 | ABNT NBR 14855:2015
|  | Ductilidade a 25ºC, mín |  |  | cm | 40 | ABNT NBR 6293:2015
5. APRESENTAÇÃO:
Emulção Asfáltica Catiônica RR-2C é fornecido a granel, Líquido (toneladas) em carros tanque ou em tambores metálicos de 200 lítros.
6. RECOMENDACÕES:
Durante o manejo, utilizar EPI (Equipamento de Proteção Individual). Em caso de acidente, consultar a Ficha de Dados de Segurança de Produtos Químicos (FISPQ - nº CBAA.002).
7. RESTRIÇÕES DE USO:
Não se recomenda a execução de serviços de pavimentação com emprego da Emulsão Asfáltica Catiônica RR-2C, em temperatura inferior a 10°C.
Não estocar a emulsão asfáltica após processo de aquecimento ou aquecimentos sucessivos, podendo ocorrer desestabilização do estado de emulsão e ruptura prematura do produto.
Não utilizar agregados poluídos (pó, pedra, argila) nos serviços com emprego desde produto.
Não estocar a emulsão diluída com água (pintura de ligação) por período prolongado e ruptura prematura, dentro tanque de estocagem.
DATA: | 2023-05-02 |  | REVISÃO: | 4 |  | Anula e substitui todas as versões anteriores
|  | FICHA TÉCNICA | [5 empty] | FT - 003
Pág: 02 / 02
PRODUTO: |  | EMULSÃO ASFÁLTICA CATIÔNICA RR-2C
8. MANIPULAÇÃO:
As Emulsões Asfálticas Catiônicas RR-2C é enquadrada pela ONU (3082), como substância de risco 9 e subclasse N.E (substâncias líquidas que apresentam risco ao meio ambiente).
Quando da chegada do produto na obra, efetuar coleta da amostra para os ensaios de recepção/qualidade. Não efetuar aquecimento do produto, antes do procedimento de amostragem.
Não recomendamos o pré-aquecimento do produto em carreta, podendo ocorrer modificação das características e inviabilizando o se emprego.
Para a adequação das condições de viscosidade para espargimento, a temperatura da emulsão deverá ser da ordem de 65ºC., máx 70ºC (temperatura obtida no carro espargidor).
O contato com o produto frio não causa irritação à pele, provocando ardência nos olhos quando atingido. O produto frio em contato com a pele será removido com água e sabão. O resíduo asfáltico poderá ser removido com óleo vegetal ou mineral.
Em serviços de pavimentação com pinturas diluídas, deve-se utilizar de água limpa, isenta de contaminação por sólidos em suspensão ou de elementos negativos, podendo ocasionar ruptura no ato de diluição da emulsão ou durante a circulação para a homogeneização da mistura.
9. ARMAZENAMENTO:
O produto deverá ser mantido ao ar livre (entamborado) ou depósitos (granel), mas com os mesmos devidamente vedados. Não se recomenda a estocagem do produto em período superior à 30 dias.
A Emulsão Asfáltica Catiônica RR-2C é um produto com característica de viscosidade média para alta. Quando em repouso em período longo de estocagem, ocorre sedimentação de glóbulos de asfalto na superfície inferior e afloramento de fase aquosa química componente da emulsão, sendo necessária a circulação para a homogeneização da mesma para a sua aplicação ou a ocorrência de ruptura parcial do estado de emulsão.
DATA: | 2023-05-02 |  | REVISÃO: | 4 |  | Anula e substitui todas as versões anteriores